## 記入シート
| 引張試験報告書 記入シート | [20 empty] | 引張試験報告書 記入シート （例）
[8 empty] | 御中 |  |  | 試験日 |  | 平成 |  |  |  |  | 年 | 月 | 日 | [8 empty] | 御中 |  |  | 試験日 |  |  | 平成 |  |  | 27 |  | 年 | 8 | 月 | 25 | 日
工事名称 | [20 empty] | 工事名称
1. |  | 発注者名 （工事概要） | [18 empty] | 1. |  | 発注者名 （工事概要） |  | 国土交通省○○地方整備局○○国道事務所等 | [14 empty] | ※工事の発注者
2. |  | 受注者名 （工事概要） | [18 empty] | 2. |  | 受注者名 （工事概要） |  | 元請け会社 | [14 empty] | ※工事の受注者
3. |  | 工事場所 （住所等） | [18 empty] | 3. |  | 工事場所 （住所）
4. |  | 立会者 | [18 empty] | 4. |  | 立会者
5. |  | アンカーボルト の分類 |  | □ | 金属系アンカー |  |  |  | □ | 接着系アンカー | [6 empty] | □ | その他アンカー |  |  | 5. |  | アンカーボルト の分類 |  | ☑ | 金属系アンカー |  |  |  | □ | 接着系アンカー | [7 empty] | □ | その他アンカー
|  |  |  | ※アンカーボルトの材質を記入して下さい | [20 empty] | ※アンカーボルトの材質を記入して下さい
6. |  | アンカーボルト の材質 |  | □ | SUS（ ） | □ | 異形鉄筋（ ） | [7 empty] | □ | めっき（生地・ドブ・電気） |  |  |  |  | 6. |  | アンカーボルト の材質 |  | ☑ | SUS（ 304 ） | □ | 異形鉄筋（ ） | [8 empty] | □ | めっき（生地・ドブ・電気）
|  |  |  | □ | SS （ ） | □ | 異形鉄筋ねじ切り（ ） | [7 empty] | □ | その他 | [8 empty] | □ | SS （ ） | □ | 異形鉄筋ねじ切り（ ） | [8 empty] | □ | その他
7. |  | アンカーボルトの径・出しろ | [18 empty] | 7. |  | アンカーボルトの径・出しろ |  | 径 M16 |  |  |  | 出しろ 40mm
|  |  |  | ※金属系アンカー・接着材の製造者名・製品名称・品番を記入して下さい | [20 empty] | ※金属系アンカー・接着材の製造者名・製品名称・品番を記入して下さい
8. |  | 製造者名 製品名称・品番 | [18 empty] | 8. |  | 製造者名 製品名称・品番 |  | 株式会社ケー・エフ・シー |  |  | ホーク・アンカーボルト | [6 empty] | SUS B16100
9. |  | 穿孔機械 |  | □ ハンマードリル |  | □ 振動ドリル | [5 empty] | □ ダイヤモンドコア | [5 empty] | □その他 |  |  | 9. |  | 穿孔機械 |  | ☑ | ハンマードリル | □ | 振動ドリル |  |  |  |  | □ | ダイヤモンドコア | [5 empty] | □ | その他
10. |  | 穿孔径 | [18 empty] | 10. |  | 穿孔径 |  | 22.5mm
11. |  | 埋め込み深さ | [18 empty] | 11. |  | 埋め込み深さ |  | 62mm
12. |  | 母材 |  | □ | 設計基準強度 Fc= N/mm２ | [8 empty] | □ 不明 | [6 empty] | 12. |  | 母材 |  | ☑ | 設計基準強度 Fc= 21 N/mm２ | [9 empty] | □ 不明
13. |  | 施工方向 |  | □ 下向き |  |  |  |  | □ 横向き | [7 empty] | □ 上向き |  |  |  | 13. |  | 施工方向 |  | ☑ | 下向き |  |  |  | □ | 横向き | [7 empty] | □ | 上向き
14. |  | 設定荷重値 | [18 empty] | 14. |  | 設定荷重値 |  | 12.0kN
15. |  | 試験本数 | [18 empty] | 15. |  | 試験本数 |  | 16本
備考 |  |  | 障害物等、何か他にありましたらご記入をお願い致します。 | [17 empty] | 備考 |  |  | 障害物等、何か他にありましたらご記入をお願い致します。